## Sheet1
Peso seco (g) | Empuxo (g) | Densidade (g/cm³) | Teor estimado (%) | Quilates | Ouro fino atual (g) | Add fino p/ virar 18k (g) | Teor desejado | Add liga p/ novo teor (g)
8.49 | 0.607 | [5 empty] | 14 k
[7 empty] | 18k | 75%
[7 empty] | 14k | 58.33%
[7 empty] | 12k | 50%
[7 empty] | 22k | 91.66%